## JJ0102a
控制编号: QJL04-2013-JC-003 | [12 empty] | 0
JJ0102a
土的界限含水率试验检测记录表（液塑限联合测定仪法）
试验室名称：交GJC甲052 | [9 empty] | 记录编号： |  | 0
工程部位/用途 |  | 0 | [6 empty] | 任务编号 |  | 0
试验依据 |  | 0 | [6 empty] | 样品编号 |  | 0
样品描述 |  | 0 | [6 empty] | 样品名称 |  | 0
试验条件 |  | 0 | [6 empty] | 试验日期 |  | 0
主要仪器设备编号 |  | 0
试验项目 |  | 试验次数 | [5 empty] | 土样类型
|  | 1 |  | 2 |  | 3
入土深度(mm) | h1 | 3.9 |  | 10 |  | 19.8
| h2 | 3.8 |  | 10 |  | 19.9
| （h1+h2）/2 | 3.85 |  | 10 |  | 19.85
盒号 |  | 1 | 2 | 3 | 4 | 5 | 6
盒质量（g） |  | 22.42 | 22.68 | 22.96 | 22.85 | 22.12 | 23.43 | [6 empty] | a | 19.85 | 58.9
盒+湿土质量（g） |  | 61.02 | 61.84 | 64.23 | 65.82 | 73.32 | 74.46 | [6 empty] | b | 10 | 47.68328
盒+干土质量（g） |  | 51.21 | 51.77 | 50.93 | 51.92 | 54.26 | 55.67 | [6 empty] | c | 3.85 | 34.34552
水分质量（g） |  | 9.81 | 10.07 | 13.3 | 13.9 | 19.06 | 18.79 | [6 empty] | Wp | 2.532506 | 31
干土质量（g） |  | 28.79 | 29.09 | 27.97 | 29.07 | 32.14 | 32.24
含水量（%） |  | 34.07433 | 34.61671 | 47.55095 | 47.81562 | 59.30305 | 58.28164 | [7 empty] | 细粒土
平均含水量（%） |  | 34.34552 |  | 47.68328 |  | 58.79234 | [7 empty] | 公式连接手动改 | 2.532506 |  | 砂类土
液限（%） |  | 58.9 | [14 empty] | 1.515937
塑限（%） |  | 31
塑性指数 |  | 27.9
备注：
试验: 复核: 日期: 年 月 日

## JJ0201e
控制编号: QJL04-2013-JC-050 | [7 empty] | 0
JJ0201e
矿粉筛分试验检测记录表（水洗法）
试验室名称：交GJC甲052 | [5 empty] | 记录编号： |  | 0
工程部位/用途 |  | 0 |  |  |  | 任务编号 |  | 0
试验依据 |  | 0 |  |  |  | 样品编号 |  | 0
样品描述 |  | 0 |  |  |  | 样品名称 |  | 0
试验条件 |  | 0 |  |  |  | 试验日期 |  | 0
主要仪器设备编号 |  | 0
水洗前干燥试样质量m1(g) |  |  | 100 | 100 | 水洗后干燥试样质量m2(g) |  |  |  |  | 22.5 | 23.6
筛孔尺寸 (mm) | 分计筛余质量mi(g) |  | 分计筛余 百分率 Pi(%) |  | 累计筛余 百分率 Qi(%) |  | 质量通过 百分率 Ti(%) |  |  | 允许范围(%)
| 1 | 2 | 1 | 2 | 1 | 2 | 1 | 2 | 平均 | 上限 | 下限
0.6 | 0 | 0 | 0 | 0 | 0 | 0 | 100 | 100 | 100
0.3 | 0 | 0 | 0 | 0 | 0 | 0 | 100 | 100 | 100
0.15 | 11.2 | 13.5 | 11.2 | 13.5 | 11.2 | 13.5 | 88.8 | 86.5 | 87.65
0.075 | 11.3 | 10.1 | 11.3 | 10.1 | 22.5 | 23.6 | 77.5 | 76.4 | 76.95
小于0.075 | 77.5 | 76.4 | 77.5 | 76.4 | 100 | 100 | 0 | 0 | 0
备注
试验: 复核: 日期： 年 月 日

## JJ0218
控制编号: QJL04-2013-JC-051 |  |  | 0
JJ0218
矿粉密度、亲水系数试验检测记录表
试验室名称：交GJC甲052 |  |  | 记录编号： | 0
工程部位/用途 | 0 |  | 任务编号 | 0
试验依据 | 0 |  | 样品编号 | 0
样品描述 | 0 |  | 样品名称 | 0
试验条件 | 0 |  | 试验日期 | 0
主要仪器设备编号 | 0
试验水温(℃) | 20 | 水在试验温度时的密度ρw(g/cm3) |  |  | 0.99822
试样编号 |  | 1 |  | 2
密度
牛角匙、瓷皿、漏斗及试验前瓷皿中矿粉的干燥质量m1(g) |  | 208.5 |  | 205.42
牛角匙、瓷皿、漏斗及试验后瓷皿中矿粉的干燥质量m2(g) |  | 151.09 |  | 147.79
比重瓶加矿粉以前的初读数V1(mL) |  | 0.4 |  | 0.51
比重瓶加矿粉以后的终读数V2(mL) |  | 21.51 |  | 21.71
矿粉的密度测值ρf(g/cm3) |  | 2.719564 |  | 2.718396
矿粉的密度测定值ρf(g/cm3) |  | 2.71898
矿粉对水的相对密度γf |  | 2.723829
备注
亲水系数
水中沉淀物体积VB(mL) |  | 4 |  | 4.3
煤油中沉淀物体积VH(mL) |  | 6.9 |  | 7
试样亲水系数测值η |  | 0.5797101 |  | 0.6142857
试样亲水系数测定值η |  | 0.5969979
备 注
试验: 复核： 日期： 年 月 日

## JJ0410
控制编号：QJL04-2013-JC-060 | [12 empty] | 0
JJ0410
水泥氧化镁、游离氧化钙、氯离子、碱含量试验检测记录表
试验室名称：交GJC甲052 | [9 empty] | 记录编号： |  |  | 0
工程部位/用途 |  | 0 | [7 empty] | 任务编号 |  |  | 0
试验依据 |  | 0 | [7 empty] | 样品编号 |  |  | 0
样品描述 |  | 0 | [7 empty] | 样品名称 |  |  | 0
试验条件 |  | 0 | [7 empty] | 试验日期 |  |  | 0
主要仪器设备编号 |  | 0
五、氧化镁试验（一氧化锰在0.5%以下时）
试验样品质量m(g) | 测定钙、镁总量消耗EDTA的体积V2(mL) |  |  | 测定氧化钙消耗EDTA的体积V1(mL) |  |  | 每毫升EDTA标准滴定溶液相当于氧化镁的毫克数（mg/mL） |  |  |  |  | 氧化镁的百分比（%） |  | 平均百分比（%）
0.5013 | 4.9 |  |  | 3.7 |  |  | 0.60465 |  |  |  |  | 1.447397 |  | 1.499197
0.5068 | 5.2 |  |  | 3.9 |  |  | 0.60465 |  |  |  |  | 1.550996 |  |  | 0 | ←≤0.15% ←≤0.2%
注意 | 称样精确至0.0001g，同一试验室：含量<2%时，允许误差0.15%；含量>2%时，允许误差0.20%
六、游离氧化钙试验
试验样品质量m(g) | 每毫升盐酸标准滴定溶液相当氧化钙的毫克数（mg/mL） |  |  |  | 测定游离氧化钙消耗盐酸的体积V2(mL) | [5 empty] | 游离氧化钙的质量百分数（%） |  |  | 平均百分比（%）
0.5009 | 3.5854 |  |  |  | 0.5 | [5 empty] | 0.3578958 |  |  | 0.3222206
0.5005 | 3.5854 |  |  |  | 0.4 | [5 empty] | 0.2865455 |  |  |  | 0 | ←≤0.15%
注意 | 称样精确至0.0001g，同一试验室：含量<2%时，允许误差0.15%；含量>2%时，允许误差0.20%
七、氯离子试验
试验样品质量m(g) | 测定试样时消耗硝酸汞标准溶液的体积（mL) |  |  | 滴定空白时消耗硝酸汞标准溶液的体积（mL) |  |  |  | 每毫升硝酸汞标准溶液相当于氯的毫克数（mg/mL） |  |  |  |  | 氯的百分含量（%） | 平均百分含量（%）
0.2962 | 2.7 |  |  | 2.1 |  |  |  | 0.0476 |  |  |  |  | 0.009642134 | 0.01115717 |  | 矿粉≤0.06%
0.3005 | 2.9 |  |  | 2.1 |  |  |  | 0.0476 |  |  |  |  | 0.01267221 |  | 0 | ←≤0.002%
注意 | 称样精确至0.0002g,结果保留三位小数，同一试验室允许误差0.002%
八、碱含量试验
试验样品质量m1(g) | 氧化钾含量m2(mg/mL) |  | 氧化钠含量m3(mg/mL) |  |  | 氧化钾质量质量百分比(%) |  |  | 氧化钠质量质量百分比(%) |  |  |  | 碱含量(%) | 平均值(%)
0.2005 | 1.082 |  | 0.382 |  |  | 0.5396509 |  |  | 0.1905237 |  |  |  | 0.545614 | 0.5444081
0.2003 | 1.073 |  | 0.382 |  |  | 0.5356965 |  |  | 0.1907139 |  |  |  | 0.5432022 |  | 0 | ←≤0.1%
注意 | 称样精确至0.0001g，同一试验室允许误差0.10%
备注
试验: 复核: 日期: 年 月 日

## JJ0706
控制编号:QJL04-2013-JC-099 |  |  |  |  | 0
JJ0706
粉煤灰（矿物外加剂）试验记录表
试验室名称：交GJC甲052 |  |  |  | 记录编号： |  | 0
工程部位/用途 | 0 |  |  | 任务编号 | 0
试验依据 | 0 |  |  | 样品编号 | 0
样品描述 | 0 |  |  | 样品名称 | 0
试验条件 | 0 |  |  | 试验日期 | 0
主要仪器设备编号 | 0
一、细度试验
试料质量m(g) | 筛余物质量G（g） |  | 筛余百分数X（%） | 筛网校正系数 | 平均值（%） |  | 备注
10.01 | 2.47 |  | 24.67532 | 1 | 24.53766
10 | 2.44 |  | 24.4
二、烧失量试验
试料质量m(g) | 灼烧后试料质量m1(g) |  | 烧失量质量百分数XLOI(%) |  | 烧失量质量百分数测定值XLOI(%) |  | 备注 |  | 矿粉≤3%
1.0337 | 0.9778 |  | 5.407759 |  | 5.414693 |  |  |  | -0.01386893 | ←≤0.15%
1.0163 | 0.9612 |  | 5.421627
三、三氧化硫试验
试料质量m2(g) | 灼烧后沉淀质量m3(g) | 三氧化硫质量百分数测值Xso3(%) |  | 三氧化硫质量百分数Xso3(%) |  | 备注 |  |  | 矿粉≤4%
0.5034 | 0.0127 | 0.8653357 |  | 0.8644539 |  |  |  |  | 0.001763727 | ←≤0.15%
0.5084 | 0.0128 | 0.863572
四、需水量比试验
试验胶砂流动度达到130—140mm时是加水量W1(mL)（或受检胶砂流动度达到基准胶砂流动度±5时所需水量Wt,g） |  | 试验胶砂流动度（mm） | 试验胶砂流动度平均值（mm） | 对比胶砂加水量W2(mL)（或基准胶砂用水量225±1,g） | 对比胶砂流动度（mm） | 对比胶砂流动度平均值（mm） | 需水量比（％） | 需水量比平均值（％） | 矿物外加剂磨细矿渣需水量≤100% | 矿物外加剂磨细粉煤灰需水量 |  | 矿物外加剂磨细天然沸石需水量 |  | 矿物外加剂硅灰需水量≤125%
122 |  | 137 | 138 | 125 | 136 | 136 | 97.6 | 98 |  | I级≤95% | II级≤105% | I级≤110% | II级≤115%
123 |  | 139 |  | 125 | 136 |  | 98.4
备注
五、含水量
试样质量（g） | 烘干质量（g） |  | 含水量(%) | 平均值(%) |  | 备注
50.0021 | 49.8824 |  | 0.2393899 | 0.2333932
50.0008 | 49.8871 |  | 0.2273964
六、碱含量试验
试验样品质量m1（g） | 氧化钾质量m2(mg/mL) | 氧化钠质量m3(mg/mL) | 氧化钾质量质量百分比(%) | 氧化钠质量质量百分比(%) | 碱含量(%) | 平均值(%)
0.2022 | 3 | 0.795 | 1.48368 | 0.3931751 | 1.369436 | 1.374197
0.2053 | 3 | 0.857 | 1.461276 | 0.4174379 | 1.378958
备注 | [9 empty] | 矿粉比表面积
七、比表面积试验 | [9 empty] | 密度: | ≥2.8(g/cm3)
标准试样的比表面积Ss（m2/kg） | 常数K值 | 初测试样试验在压力计中液面降落测得的时间T（s） | 标准试样在压力计中液面降落测得的时间Ts（s） |  | 被测试样的比表面积Sc（m2/kg） | 平均值(m2/kg) | 备注 |  |  | ≥500 (m2/kg) | ≥400 (m2/kg) | ≥300 (m2/kg)
324 | 1.39 |  |  |  | 412 | 414 |  |  |  | S105 | S95 | S75
324 |  |  |  |  | 416
试验: 复核: 日期: 年 月 日

## JJ2701
控制编号: QJL04-2013-JC-228 |  |  |  | 0
JJ2701
矿粉加热安定性及外观试验检测记录表
试验室名称：交GJC甲052 |  |  |  | 记录编号： | 0
工程部位/用途 |  | 0 |  | 任务编号 | 0
试验依据 |  | 0 |  | 样品编号 | 0
样品描述 |  | 0 |  | 样品名称 | 0
试验条件 |  | 0 |  | 试验日期 | 0
主要仪器设备及编号 |  | 0
矿粉加热安定性试验
试验次数 | 矿粉质量（g) |  | 加热温度（℃） | 加热后矿粉颜色的变化情况
1 | 100 |  | 200 | 加热后矿粉颜色无变化
2 | 100 |  | 200 | 加热后矿粉颜色无变化
矿粉外观试验
样品外观质量 | 矿粉无结块现像
备注
试验： 复核： 日期： 年 月 日

## JJ2705
控制编号: QJL04-2013-JC-233
JJ2705
矿粉流动度、活性指数试验检测记录表
试验室名称：交GJC甲052 |  |  | 记录编号： | 0
工程部位/用途 | 0 |  | 任务编号 | 0
试验依据 | 0 |  | 样品编号 | 0
样品描述 | 0 |  | 样品名称 | 0
试验条件 | 0 |  | 制件日期 | 0
主要仪器设备编号 | 0
一、流动度比试验
试验次数 | 对比胶砂流动度（mm） | 试验胶砂流动度（mm） | 流动度比(%) | 平均值（%） | 备注
1 | 125 | 113 | 90.4 | 90.04127 | 结果精确至1%
2 | 126 | 113 | 89.68254
二、活性指数 | [5 empty] | 矿粉
试 验 日 期 |  | 年 月 日 |  |  |  | 流动度比 | ≥95% | 玻璃体含量 | ≥85%
试验胶砂7天抗压强度 | 试件尺寸(mm) | 破坏荷载（kN） | 强度值(MPa) | 强度平均值(MPa) | 活性指数(%) |  | S105 | S95 | S75
| 40*40*160 | 55.6 | 34.75 | 34.75 | 95.86331 | 7d | ≥95% | ≥75% | ≥55%
|  | 55.6 | 34.75 |  |  | 28d | ≥105% | ≥95% | ≥75%
|  | 55.6 | 34.75
|  | 55.6 | 34.75 |  |  | 34.75 | 33.3125 | 平均
|  | 55.6 | 34.75 |  |  | 38.225 | 36.64375 | 10%
|  | 55.6 | 34.75 |  |  | 31.275 | 29.98125 | -10%
对比胶砂7天抗压强度 | 40*40*160 | 53.3 | 33.3125 | 33.3125
|  | 53.3 | 33.3125
|  | 53.3 | 33.3125
|  | 53.3 | 33.3125
|  | 53.3 | 33.3125
|  | 53.3 | 33.3125
备注 | 结果精确至1%
试验： 复核： 日期： 年 月 日
控制编号: QJL04-2013-JC-233 |  |  |  | #VALUE!
JJ2705
矿粉流动度、活性指数试验检测记录表
试验室名称：交GJC甲052 |  |  | 记录编号： | 0
工程部位/用途 | 0 |  | 任务编号 | 0
试验依据 | 0 |  | 样品编号 | 0
样品描述 | 0 |  | 样品名称 | 0
试验条件 | 0 |  | 制件日期 | 0
主要仪器设备编号 | 0
一、流动度比试验
试验次数 | 对比胶砂流动度（mm） | 试验胶砂流动度（mm） | 流动度比(%) | 平均值（%） | 备注
1 | 125 | 113 | 90.4 | 90.04127 | 结果精确至1%
2 | 126 | 113 | 89.68254
二、活性指数
试 验 日 期 |  | 年 月 日
试验胶砂28天抗压强度 | 试件尺寸(mm) | 破坏荷载（kN） | 强度值(MPa) | 强度平均值(MPa) | 活性指数(%)
| 40*40*160 | 55.6 | 34.75 | 34.75 | 95.86331
|  | 55.6 | 34.75 |  |  | 34.75 | 33.3125 | 平均
|  | 55.6 | 34.75 |  |  | 38.225 | 36.64375 | 10%
|  | 55.6 | 34.75 |  |  | 31.275 | 29.98125 | -10%
|  | 55.6 | 34.75
|  | 55.6 | 34.75
对比胶砂28天抗压强度 | 40*40*160 | 53.3 | 33.3125 | 33.3125
|  | 53.3 | 33.3125
|  | 53.3 | 33.3125
|  | 53.3 | 33.3125
|  | 53.3 | 33.3125
|  | 53.3 | 33.3125
备注 | 结果精确至1%
试验： 复核： 日期： 年 月 日

## JJ2707
控制编号: QJL04-2013-JC-052 | [5 empty] | 0
JJ2707
矿粉含水率试验检测记录表
试验室名称：交GJC甲052 |  |  |  |  | 记录编号： |  | 0
工程部位/用途 |  | 0 |  |  | 任务编号 |  | 0
试验依据 |  | 0 |  |  | 样品编号 |  | 0
样品描述 |  | 0 |  |  | 样品名称 |  | 0
试验条件 |  | 0 |  |  | 试验日期 |  | 0
主要仪器设备编号 |  | 0
序号 | 盒号 | 盒质量(g) | 盒+湿矿粉质量(g) | 盒+干矿粉质量(g) | 水分质量(g) | 干矿粉土质量(g) | 含水率(%) | 平均含水率(%)
097 | 1 | 123.33 | 185.77 | 183.23 | 2.54 | 59.9 | 4.240401 | 4.065109
| 2 | 124.33 | 186.56 | 184.23 | 2.33 | 59.9 | 3.889816
备 注
试验: 复核: 日期： 年 月 日

## 数据共享表
表头数据： | 特别说明：不得对表格作任何更改。
工程名称： | 特别说明：不得对表格作任何更改。 | 记录编号：
工程部位/用途： |  | 任务编号：
试验依据： |  | 样品编号：
样品描述： |  | 样品名称：
试验条件： |  | 试验日期：
主要仪器设备及编号：
试验人： |  | 复核人：
检测结论：
项目分类 | 项目名称 | 参数编号 | 检测结果
颗粒级配 | 颗粒级配 | 0201 | 画图
矿粉表观密度 | 矿粉表观密度 | 2702 | 2.71898
矿粉对水的相对密度 | 矿粉对水的相对密度 | 2702A | 2.723829
矿粉亲水系数 | 矿粉亲水系数 | 2714 | 0.5969979
矿粉含水率 | 矿粉含水率 | 2707 | 4.065109
比表面积 | 比表面积 | 2709 | 414
烧失量 | 烧失量 | 2704 | 5.414693
三氧化硫含量 | 三氧化硫含量 | 2710 | 0.8644539
氯离子含量 | 氯离子含量 | 2708 | 0.01115717
外观 | 外观 | 2701 | 矿粉无结块现像
矿粉加热安定性 | 矿粉加热安定性 | 2713 | 加热后矿粉颜色无变化
矿粉流动度比 | 矿粉流动度比 | 2705 | 90.04127
矿粉活性指数（7d） | 矿粉活性指数（7d） | 2706A | 95.86331
矿粉活性指数（28d） | 矿粉活性指数（28d） | 2706B | 95.86331
需水量比 | 需水量比 | 2711 | 98
塑性指数 | 塑性指数 | 2703 | 27.9
……
……

## 报告
第3页,共4页
-- | 合格 | 不合格 |  |  |  | JB0127
矿粉试验检测报告
试验室名称：贵州省交通建设工程检测中心有限责任公司 |  |  |  |  | 报告编号： | BG
序号 | 检 测 项 目 | 计量单位 | 技 术 要 求 |  | 检测结果
[5 empty] | 检测值 | 单项结论
1 | 表观密度 | g/cm3 | 2.5 |  | 2.71898 | 合格
2 | 表观相对密度 |  | -- |  | 2.723829 | --
2 | 含水量 | % | ≤1 |  | 4.065109 | 合格
3 | 颗粒级配 | % | ＜0.6mm | 100 | 见第4页 | 合格
|  |  | ＜0.15mm | 90～100
|  |  | ＜0.075mm | 75～100
4 | 外观 |  | -- |  | 矿粉无结块现像 | --
5 | 亲水系数 |  | ＜1 |  | 0.5969979 | 合格
6 | 塑性指数 | % | ＜4 |  | 27.9 | 合格
7 | 加热安定性 |  | -- |  | 加热后矿粉颜色无变化 | --
-- | -- |  | -- |  | -- | --
备 注 | --
提 示
第4页,共4页
[6 empty] | JB0127 | 此页为生成图表数据页，根据你需要的条件来进行调节,报告里级配要求范围得自己手动修改
矿粉试验检测报告
试验室名称：贵州省交通建设工程检测中心有限责任公司 |  |  |  |  | 报告编号： | BG
筛孔尺寸（mm） |  | 筛分结果 |  |  |  |  | 筛孔尺寸 | 0.075 | 0.15 | 0.6
|  | 0.6 | 0.3 | 0.15 | 0.075 | 小于0.075 | 通过百分率 | 51.2 | 71.1 | 100
质量通过百分率T（%） |  | 100 | 100 | 87.65 | 76.95 | 0 | 下限 | 100 | 100 | 100
累计筛余百分率A（%） |  | 0 | 0 | 12.35 | 23.05 | 100 | 上限 | 75 | 90 | 100
规范范围 |  | 100 | -- | 90～100 | 75～100 | --
筛分曲线
唯一手动修改区域，其他地方请勿随意修改
备 注 |  | --